## List1
Příloha č. 1 - technická specifikace zařízení (nabízené zařízení musí splňovat minimálně následující kritéria):
Název požadovaného produktu
Požadované technické a funkční vlastnosti (nabídky dodavatelů musí splňovat všechny níže uvedené parametry. U hodnocených parametrů musí nabídka vyhovět alespoň stanovené požadované úrovni). | nabídka dodavatele (dodavatelé vyplní žlutě podbarvená pole a uvedou splnění požadovaného parametru ve formátu ANO / NE spolu s ověřitelným odkazem na technické listy, výkresy apod.)
Požadovaný produkt
Komerční název požadovaného produktu: skenovací elektronový mikrokop (SEM)
Skenovací elektronový mikroskop s wolframovou katodou pro zobrazování v režimu vysokého a nízkého vakua
Komora s vnitřním průměrem minimálně 230 mm
Scintilační detektor sekundárních elektronů typu Everhart-Thornley
Výsuvný motorizovaný detektor zpětně odražených elektronů BSE
Infračervená kamera umožňující sledování pracovního prostoru mikroskopu
Urychlovací napětí v rozsahu min. 200eV-30kV s kontinuální změnou.
Kompucentrický motorizovaně ovládaný stolek na vzorky (sample stage) v 5-ti osách (X, Y, Z, R, T), možnost naklápění stolku se vzorkem v celkovém rozsahu větším než 150° a možnost 360° kontinuální rotace.
Pojezdy v rozsahu os minimálně X = 80 mm, Y = 60 mm, Z = 50 mm.
Proud svazku 1pA - 2µA
Rozlišení ≤ 3 nm při urychlovacím napětí 30 kV a ≤ 8 nm při 3 kV v režimu vysokého vakua
Rozlišení ≤ 3,5 nm při urychlovacím napětí 30 kV (BSE detector) v režimu nízkého vakua
Optické zvětšení v rozsahu 2 – 1 000 000x
Skenovací rychlost 20ns – 10ms.
Minimální počet portů pro instalaci detektorů 12
Velikost obrázku volitelná až do rozlišení 16384 x 16384 pixelů
Podporované formáty obrázků: BMP, TIFF, JPEG, JPEG2000, GIF, PNG, PGM, PPM
Hloubka obrazu volitelná až do 16 bits
Instalace
Vybalení a instalace na místě včetně připojení k přívodu elektrické energie a technických plynů.
Zaškolení obsluhy na místě v rozsahu 24 hodin (3 osoby po 8 hodinách)
Manuál v českém nebo anglickém jazyce.
PC a SW vybavení
PC Standard, RAM 8GB, HDD 500GB, grafická karta, Certifikát CE
Monitor 32" QHD
Záruční servis
Záruka v délce 12 měsíců
Vybraný dodavatel musí být na vyžádání zadavatele schopen předložit dokumenty, prokazující splnění shora uvedených a potvrzených skutečností, z veřejně dostupných informačních zdrojů, jako jsou: dostupné firemní prospekty a/nebo internetové stránky výrobce. Takovéto dokumenty musí být předloženy v českém, případně anglickém jazyce, dle požadavku zadavatele.